## Hardness Tester
［エフティーエス㈱ 硬さ試験機 一覧表］
NDT事業部○
商品名 |  | 対象ワーク |  |  |  | 測定原理 | メモリ 機能 | 測定可能スケール（単位） ＊材質による | [13 empty] | ISO 対応 | 国内 メンテ | 特長
|  | 厚 | 薄 | 大 | 小 |  |  | HL | HRA | HRB | HRC | HRD | HRF | HRG | HRH | HRK | HV | HB | HS | N/mm2 | Kp/mm2
エコーチップ550 | 製品ページ | ○ | × | ○ | × | 反発式 （リープ式） | ○ | [12 empty] | ○ | × | ○ | ○ | ・用途に応じたプローブの選定が可能。 ・あらゆる金属を個人差無く測定が可能。 ・360° 方向測定可能。 ※DL形は除く。 ・測定ワークは、厚み25mm以上、質量5kg以上。（メーカー推奨） ・NK（日本海事協会）検定対応（HS） | bar: 測定可能スケール（単位） ＊材質による HL to 測定可能スケール（単位） ＊材質による HS
エコーチップ ピッコロ2 | 製品ページ | ○ | × | ○ | × | 反発式 （リープ式） | ○ | [12 empty] | ○ | × | ○ | ○ | ・エコーチップ550と同精度。 ・表示機と一体化することによりさらにコンパクトになった硬さ試験機。 ・360° 方向測定可能。 ・データを保存し、付属のPCソフトでデータ管理可能。 ・測定ワークは、厚み25mm以上、質量5kg以上。 （メーカー推奨） ・NK（日本海事協会）検定対応（HS） | bar: 測定可能スケール（単位） ＊材質による HL to 測定可能スケール（単位） ＊材質による HS
エコーチップ バンビーノ2 | 製品ページ | ○ | × | ○ | × | 反発式 （リープ式） | × | [12 empty] | ○ | × | ○ | ○ | ・エコーチップ550と同精度。 ・表示機と一体化することによりさらにコンパクトになった硬さ試験機。 ・360° 方向測定可能。 ・測定ワークは、厚み25mm以上、質量5kg以上。（メーカー推奨） ・NK（日本海事協会）検定対応（HS） | bar: 測定可能スケール（単位） ＊材質による HL to 測定可能スケール（単位） ＊材質による HS
エコーチップ Live | 製品ページ | ○ | × | ○ | × | 反発式 （リープ式） | ○ | [12 empty] | ○ | × | ○ | ○ | ・エコーチップ550と同精度。 ・Bluetoothによるデータ無線送信およびIOS端末内のクラウド管理。 ・360° 方向測定可能。 ・測定ワークは、厚み25mm以上、質量5kg以上。（メーカー推奨） | bar: 測定可能スケール（単位） ＊材質による HL to 測定可能スケール（単位） ＊材質による HS
MTH-1000L | 製品ページ | ○ | × | ○ | × | 反発式 （リープ式） | ○ | [12 empty] | ○ | × | ○ | ○ | ・安価なLeeb硬さ試験機。 ・あらゆる金属を個人差無く測定が可能。 ・測定ワークは、厚み20mm以上、質量2kg以上。（メーカー推奨） ・NK（日本海事協会）検定対応（HS） | bar: 測定可能スケール（単位） ＊材質による HL to 測定可能スケール（単位） ＊材質による HS
微小球反発硬度計 | 製品ページ | ○ | △ | ○ | △ | 反発式 | ○ | [12 empty] | × | × | × | ○ | ・角度の影響を受けない。 ・圧痕が非常に小さく、完成品検査などにも最適。 ・測定物を手に持って測定することも可能。 ・測定ワークは、厚み1mm以上。 | bar: 測定可能スケール（単位） ＊材質による HL to 測定可能スケール（単位） ＊材質による HS
エコーチップ550 ポータブルロックウェル | 製品ページ | ○ | ○ | ○ | ○ | ロックウェル | ○ | [12 empty] | ○ | × | ○ | ○ | ・エコーチップ550のロックウェル方式のプローブ。 ・薄物（1mm以上）および小物の測定に最適。 ・360° 方向測定可能。 ・反発式，UCIとの併用も可能。 | bar: 測定可能スケール（単位） ＊材質による HL to 測定可能スケール（単位） ＊材質による HS
e-コンピュテスト （スタンドなし） | 製品ページ | ○ | ○ | ○ | ○ | ロックウェル | ○ | [12 empty] | ○ | ○ | ○ | ○ | ・薄物（1mm以上）の測定に適している。 ・ケーブルレスのため操作性に優れている。 ・オプションのスタンド使用で小物部品も測定可能 ・自動車のボディなどの測定に多数実績あり。 | bar: 測定可能スケール（単位） ＊材質による HL to 測定可能スケール（単位） ＊材質による HS
コンピュテストLite | 製品ページ | ○ | ○ | ○ | ○ | ロックウェル | × | [12 empty] | ○ | ○ | ○ | ○ | ・コンピュテストシリーズの最新版 ・薄物（1mm以上）の測定に適している。 ・一体型のため操作性に優れている。 ・オプションのスタンド使用で小物部品も測定可能 | bar: 測定可能スケール（単位） ＊材質による HL to 測定可能スケール（単位） ＊材質による HS
e-ハンディ | 製品ページ | ○ | ○ | ○ | ○ | 電気抵抗 （特許） | ○ | [12 empty] | ○ | × | ○ | ○ | ・狭小部や内面部の測定が可能。 ・ケーブルレスのため操作性に優れている。 ・メーカー（ERNST／スイス）の独自原理。（特許技術） | bar: 測定可能スケール（単位） ＊材質による HL to 測定可能スケール（単位） ＊材質による HS
e-ダイナテスト | 製品ページ | ○ | ○ | ○ | △ | ロックウェル | ○ | [12 empty] | ○ | ○ | ○ | ○ | ・ポータブルながら100kg荷重の硬さ試験機。 ・面粗度の影響を受けにくい。 ・ケーブルレスのため操作性に優れている。 ・薄物（1mm以上）の測定に適している。 | bar: 測定可能スケール（単位） ＊材質による HL to 測定可能スケール（単位） ＊材質による HS
AT130 DR | 製品ページ | ○ | ○ | ○ | ○ | ロックウェル | ○ | [12 empty] | ○ | ○ | ○ | ○ | ・ロックウェル／ブリネル試験の併用が可能。 ・ブリネルは直読で評価が可能。 ・独自のクランプ機構により、長物や大物をそのまま測定可能。 | bar: 測定可能スケール（単位） ＊材質による HL to 測定可能スケール（単位） ＊材質による HS
イーサテストMTR | 製品ページ | ○ | ○ | ○ | ○ | 電気抵抗 （特許） | ○ | [12 empty] | ○ | × | ○ | ○ | ・狭小部や内面の測定が可能。 ・メーカー（ERNST／スイス）の独自原理。（特許技術） | bar: 測定可能スケール（単位） ＊材質による HL to 測定可能スケール（単位） ＊材質による HS
エコーチップ550 UCIプローブ | 製品ページ | ○ | × | ○ | △ | 超音波 （UCI） | ○ | [12 empty] | × | × | ○ | ○ | ・ひとつのプローブで荷重の変更可能。（1kg～5kg） ・反発式，ロックウェル式との併用可能。 | bar: 測定可能スケール（単位） ＊材質による HL to 測定可能スケール（単位） ＊材質による HS
SonoDur3 | 製品ページ | ○ | × | ○ | △ | 超音波 （UCI） | ○ | [12 empty] | ○ | × | ○ | △ | ・手動式とモーター式の2つのタイプで、荷重も様々ご用意。 ・材料によるキャリブレーションも可能。 | bar: 測定可能スケール（単位） ＊材質による HL to 測定可能スケール（単位） ＊材質による HS
SU-300 |  | ○ | × | ○ | △ | 超音波 （UCI） | ○ | [12 empty] | × | × | ○ | △ | ・手動式とモーター式の3つのタイプで、荷重も様々ご用意。 ・材料によるキャリブレーションも可能。 | bar: 測定可能スケール（単位） ＊材質による HL to 測定可能スケール（単位） ＊材質による HS
ブリネルテスター | 製品ページ | ○ | △ | ○ | △ | ブリネル | × | [12 empty] | × | × | × | ○ | ・現場でのブリネル試験が可能。 ・非常に安価なモデル。 | bar: 測定可能スケール（単位） ＊材質による HL to 測定可能スケール（単位） ＊材質による HS
BRE-AUT | 製品ページ | ○ | △ | ○ | △ | ブリネル | ○ | [12 empty] | × | × | ○ | ○ | ・全自動ブリネル硬度計。 ・インライン用で、圧痕読取装置もオプションで対応可能。 | bar: 測定可能スケール（単位） ＊材質による HL to 測定可能スケール（単位） ＊材質による HS
e-BRIO W | 製品ページ | - | - | - | - | - | ○ | [12 empty] | ○ | ○ | ○ | △ | ＊本製品は硬度計ではなく読取装置です。 ・ブリネル硬度計で押し込んだくぼみ径を0.001mmで読み取り ・PCソフト（オプション）でデータ保存も可能 ・様々なスケールに換算可能 | bar: 測定可能スケール（単位） ＊材質による HL to 測定可能スケール（単位） ＊材質による HS
上記は2023年10月現在の情報です。 記載の仕様・外観は改善のため予告なしに変更することがあります。
〒103 - 0024 東京都中央区日本橋小舟町8-1 ヒューリック小舟町ビル7F
TEL ： 03-6206-2220 FAX ： 03-6206-2221